## Sheet1
(продовження форми у Додатку В-2)
Додаток B-1 - Форма технічної пропозиції до Тендерної пропозиції УВКБ ООН ІТВ 2021-02
Будь ласка, використовуйте дану форму для подання Вашої технічної пропозиції
ЦІНИ НЕ вказуйте будь ласка в Вашій технічній пропозиції!
Назва постачальника
А-СПЕЦИФІКАЦІЯ ВИРОБІВ |  |  |  |  | ВІДПОВІДЬ УЧАСНИКА ТЕНДЕРУ
№ п/п | Найменування | Одиниця виміру | Орієнтовна потреба | Параметри згідно запиту УВКБ ООН | Параметри згідно фактичної специфікації товару, що пропонується
Лот 1. Будівельні матеріали.
1 | Шиферні листи без азбестові 8-хвильовi | лист | 4291 | Розміри: 1130х1750мм
Матеріал: Цемент без азбесту (відповідає європейським стандартам якості)
Рифлення: Відповідність ГОСТ 30340-95
2 | Руберойд, 1х15м | рулон | 514 | Розмір: 1х15м
Вага 1 м2 матеріалу: не менше 1,5 кг
Основа: стеклопластик
Розривна міцність на розрив, не менше: 294 год
Поглинання води протягом 24 годин, вага, не більше: 1,50%
Температурна гнучкість на бруску R = 25 мм: Не вище: -5 градусів.
Теплостійкість, щонайменше: 85 градусів
Потенційний термін експлуатації: 10 років +
Водонепроникний при тиску 0,001 МПа протягом 72 годин: абсолютно
Сертифікати: Гігієнічні, пожежні та радіаційні
Сертифікат відповідності: UkrSEPRO
3 | Коник оцинкований | м.п. | 736 | Розмір: 200х200х2000мм
4 | Цвяхи шиферні | кг | 493 | 120 мм
5 | Цвяхи будівельні | кг | 150 | 3х70
6 | Цвяхи будівельні | кг | 50 | 5х120
7 | Цвяхи будівельні | кг | 83 | 100
8 | Цвяхи будівельні | кг | 15 | 200
Лот 2. Пиломатеріали.
1 | Дошка обрізна 25х100х4500 мм | шт | 13309 | Переріз:25х100х4500мм
Матеріал: сосна або ялина, щільність P <0,5 г / см3
Якість сушіння / вологість%: CAT III / не більше 15%
З антибактеріальною обробкою
Розмір відхилення, відповідний ГОСТ 25346-89: IT (13-17)
Сумісний з радіологічним контролем
Вміст Cs-137 Bq / кг: не більше 740
Активність Cs-137Bq / кг: не більше 5
Клас міцності: C 24 соотв. До M B B 52001
Свідоцтво про походження, Фитосанітарна довідка, Висновок Державної санітарно-епідеміологічної експертизи щодо застосованого антисептика
2 | Брус 70х100х4500 мм | шт | 421 | Переріз: 70х100х4500мм
Матеріал: сосна або ялина, щільність P <0,5 г / см3
Якість сушіння / вологість%: CAT III / не більше 15%
З антибактеріальною обробкою
Розмір відхилення, відповідний ГОСТ 25346-89: IT (13-17)
Сумісний з радіологічним контролем
Вміст Cs-137 Bq / кг: не більше 740
Активність Cs-137Bq / кг: не більше 5
Клас міцності: C 24 соотв. До M B B 52001
Свідоцтво про походження, Фитосанітарна довідка, Висновок Державної санітарно-епідеміологічної експертизи щодо застосованого антисептика
3 | Брус 70х150х4500 мм | шт | 456 | Переріз: 70х150х4500мм
Матеріал: сосна або ялина, щільність P <0,5 г / см3
Якість сушіння / вологість%: CAT III / не більше 15%
З антибактеріальною обробкою
Розмір відхилення, відповідний ГОСТ 25346-89: IT (13-17)
Сумісний з радіологічним контролем
Вміст Cs-137 Bq / кг: не більше 740
Активність Cs-137Bq / кг: не більше 5
Клас міцності: C 24 соотв. До M B B 52001
Свідоцтво про походження, Фитосанітарна довідка, Висновок Державної санітарно-епідеміологічної експертизи щодо застосованого антисептика
4 | Брус 100*200*4500 мм | шт | 102 | Переріз: 100х200х4500мм
Матеріал: сосна або ялина, щільність P <0,5 г / см3
Якість сушіння / вологість%: CAT III / не більше 15%
З антибактеріальною обробкою
Розмір відхилення, відповідний ГОСТ 25346-89: IT (13-17)
Сумісний з радіологічним контролем
Вміст Cs-137 Bq / кг: не більше 740
Активність Cs-137Bq / кг: не більше 5
Клас міцності: C 24 соотв. До M B B 52001
Свідоцтво про походження, Фитосанітарна довідка, Висновок Державної санітарно-епідеміологічної експертизи щодо застосованого антисептика
Лот 3, Мелопластикові вікна/двері (включно з установкою)
1 | Склопакет | м2 | 9.6022 | Однокамерний 4-16 (24) -4 полірування М-1
2 | Вікно двостулкове | м2 | 375.4236 | 1-глухе, 1 відкривання + провітрювання, профіль трикамерний, монтажна глибина від 58 мм., Фурнітура- поворотно-відкидна, скління- однокамерний склопакет, полірування М-1
3 | Вікно тристулкове |  |  | 2-глухих, 1 відкривання + провітрювання, профіль трикамерний, монтажна глибина від 58 мм., Фурнітура- поворотно-відкидна, скління- однокамерний склопакет, полірування М-1
4 | Вікно одностулкове |  |  | Відкривання + провітрювання, профіль трикамерний, монтажна глибина від 58 мм., Фурнітура- поворотно-відкидна, остекленіе- однокамерний склопакет, полірування М-1
5 | Вікно одностулкове глухе |  |  | Профіль трикамерний, монтажна глибина від 58 мм., скління- однокамерний склопакет, полірування М-1
6 | Двері балконні одинарні |  |  | Профіль трикамерний, монтажна глибина від 58 мм., Фурнітура- поворотно-відкидна, скління- однокамерний склопакет, полірування М-1;
7 | Дошки підвіконні | м | 87.774 | ПВХ, білий колір, з ламінованим покриттям
8 | Відплив віконний | м | 67.102 | Відплив-оцинкований, пофарбований, білий
9 | Сталь листова оцинкована | м2 | 51.9 | Товщина: 0,45
П.І.Б. та підпис представника підприємства ___________________
Печатка підприємства
Будь ласка, надавайте дану форму заповненою, у форматах Excel та PDF